## P1
NÁZEV STAVBY | GENERÁLNÍ PROJEKTANT | HLAVNÍ PROJEKTANT | ZAKÁZKOVÉ ČÍSLO | LIST
Konzervatoř Pardubice | STAR PARDUBICE s.r.o. | Ing.Zdeněk Štamberg | 1910/2019
|  | ZODPOVĚDNÝ PROJEKTANT | DATUM
|  | Ing.Zdeněk Štamberg | 02/2020 | 1
VYPRACOVAL
|  | Michal Škraňka | PODLAHY
NÁZEV PODLAHY |  |  | II.teplá | OZN
KERAMICKÁ DLAŽBY (SUCHÉ PROVOZY) |  |  |  | P1
SKLADBA PODLAHY
Vrstava | Popis - příklad | tl. v mm
Keramická dlažba | rozměr 300 x 300 mm | 10 | výběr dle invetora
Spárovací hmota | Weber. color comfort
Lepidlo | Weber. for profiflex (Cemix FLEX EXTRA) | 6
Penetrace | Weber. podklad floor
Vyspravení podkladu
Stávající podlaha po vybourání staré dlažby
ÚPRAVA STĚNY:
OMÍTKA SE SOKLEM Z DLAŽBY (viz. stavební interiér). Spáru styku dlažby a soklu
vytmelit. SOKL výšky 50 mm (nebo dle výšky původní)
Spára tmelit transparentním silikonem V napojení na omítku použít omítkovou lištu
V místech okenních rámů a fanciolů bude místo soklu provedena dilatace silikonovou hmotou
STĚNY ZA OBKLADY OPATŘIT IZOLAČNÍM NÁTĚREM MIN. DO VÝŠKY 200 MM
nad čistou podlahu
POZNÁMKA:
SPÁROŘEZ viz.STAVEBNÍ INTERIÉR NEBO UPŘESNÍ ARCHITEKT PŘI PROVÁDĚNÍ
POZNÁMKA:
Všechny práce provádět dle platných ČSN a tehcnologických požadavků výrobce.
Použité materiály, odstíny a detaily provedení buudou odsouhlaseny architektem na vzorcích
Dilatace dle technologie a požadavků výrobce

## P2
NÁZEV STAVBY | GENERÁLNÍ PROJEKTANT | HLAVNÍ PROJEKTANT | ZAKÁZKOVÉ ČÍSLO | LIST
Konzervatoř Pardubice | STAR PARDUBICE s.r.o. | Ing.Zdeněk Štamberg | 1910/2019
|  | ZODPOVĚDNÝ PROJEKTANT | DATUM
|  | Ing.Zdeněk Štamberg | 02/2020 | 2
VYPRACOVAL
|  | Michal Škraňka | PODLAHY
NÁZEV PODLAHY |  |  |  | OZN
KERAMICKÁ DLAŽBY (MOKRÉ PROVOZY) |  |  |  | P2
SKLADBA PODLAHY tl. 200 mm
Vrstva | Popis - příklad | mm
Keramická dlažba | rozměr 300 x 300 mm | 10 | výběr dle invetora
Spárovací hmota | Weber. color comfort
Lepidlo | Weber for profilex 1000 | 6
Hydroizoplační stěrka | celoplošně vyáhnout 200mm | 2
Penetrace | Weber haft rapid
Vyspravení podkladu
Stávající podlaha po vybourání staré dlažby
ÚPRAVA STĚNY:
Var.1:
OMÍTKA SE SOKLEM Z DLAŽBY (viz. stavební interiér). Spáru styku dlažby a soklu
vytmelit hmotou. SOKL výšky 50 mm
Spára tmelit transparentním silikonem V napojení na omítku použít omítkovou lištu
Var.2:
STĚNY ZA OBKLADY OPATŘIT IZOLAČNÍM NÁTĚREM MIN. DO VÝŠKY 2000 MM
nad čistou podlahu | bandáž koutů BE14-elast.páska
POZNÁMKA:
SPÁROŘEZ viz.STAVEBNÍ INTERIÉR NEBO UPŘESNÍ PROJEKTANTPŘI PROVÁDĚNÍ
POZNÁMKA:
Všechny práce provádět dle platných ČSN a tehcnologických požadavků výrobce.
Použité materiály, odstíny a detaily provedení buudou odsouhlaseny architektem na vzorcích
Dilatace dle technologie a požadavků výrobce

## P3
NÁZEV STAVBY | GENERÁLNÍ PROJEKTANT | HLAVNÍ PROJEKTANT | ZAKÁZKOVÉ ČÍSLO | LIST
Konzervatoř Pardubice | STAR PARDUBICE s.r.o. | Ing.Zdeněk Štamberg | 1910/2019
|  | ZODPOVĚDNÝ PROJEKTANT | DATUM
|  | Ing.Zdeněk Štamberg | 02/2020 | 3
VYPRACOVAL
|  | Michal Škraňka | PODLAHY
NÁZEV PODLAHY |  |  |  | OZN
Oprava podlahy v 1PP | po osazení nové ležaté kanalizace |  |  | P3
SKLADBA PODLAHY
Vrstava | Popis - příklad | tl. v mm
Keramická dlažba | rozměr 300 x 300 mm | 10 | výběr dle invetora
Spárovací hmota | Weber. color comfort
Lepidlo | Weber. for profilex | 6
Penetrace | Weber haft rapid
Vyrovnávací cementový potěr |  | 100
Hydroizolace GLASTEK 40 | SPECIAL MINERAL | 4
Penetrace | DEKPRIMER
Podkladní beton s KARI sítí | (dle původní tloušťky) | 150
Podsyp štěrkopísek |  | 50
Pískový obsyp lažaté kanalizace | Edef2=45 Mpa;přiEdef2/Edef1<2,3 | 350
ÚPRAVA STĚNY:
OMÍTKA SE SOKLEM Z DLAŽBY (viz. stavební interiér). Spáru styku dlažby a soklu
vytmelit hmotou ESCOSIL. SOKL výšky 50 mm,
Spára tmelit transparentním silikonem V napojení na omítku použít AL omítkovou lištu
STĚNY ZA OBKLADY OPATŘIT IZOLAČNÍM NÁTĚREM CIMSEC DICHTFLEX DF MIN. DO VÝŠKY 200 MM
nad čistou podlahu
POZNÁMKA:
SPÁROŘEZ viz.STAVEBNÍ INTERIÉR NEBO UPŘESNÍ ARCHITEKT PŘI PROVÁDĚNÍ
TEPELNOU IZOLACI VE CRSTVÁCH POKLÁDAT S PŘELOŽENÍM SPAR SPODNÍCH VRSTEV
POZOR !! JE NUTNÉ PEČLIVÉ SPOJENÍ SE STAROU HYDROIZOLACÍ
POZNÁMKA:
Všechny práce provádět dle platných ČSN a tehcnologických požadavků výrobce.
Použité materiály, odstíny a detaily provedení buudou odsouhlaseny architektem na vzorcích
Dilatace dle technologie a požadavků výrobce

## S1
NÁZEV STAVBY | GENERÁLNÍ PROJEKTANT | HLAVNÍ PROJEKTANT | ZAKÁZKOVÉ ČÍSLO | LIST
Konzervatoř Pardubice | STAR PARDUBICE s.r.o. | Ing.Zdeněk Štamberg | 1910/2019
|  | ZODPOVĚDNÝ PROJEKTANT | DATUM
|  | Ing.Zdeněk Štamberg | 02/2020 | 4
VYPRACOVAL
|  | Michal Škraňka | PODLAHY
NÁZEV PODLAHY |  |  |  | OZN
KERAMICKÝ OBKLAD (SUCHÉ PROVOZY) |  |  |  | S1
SKLADBA PODLAHY
Vrstava | Popis - příklad | tl. v mm
Keramický obklad | rozměr 150 x 150 mm | 8 | výběr dle invetora
Spárovací hmota | Weber. color comfort
Lepidlo | Weber. for profiflex (Cemix FLEX EXTRA) | 5
Penetrace | Weber. podklad floor
Vyspravení podkladu
Stávající stěna po vybourání starého obkladu
POZNÁMKA:
SPÁROŘEZ viz.STAVEBNÍ INTERIÉR NEBO UPŘESNÍ ARCHITEKT PŘI PROVÁDĚNÍ
TEPELNOU IZOLACI VE CRSTVÁCH POKLÁDAT S PŘELOŽENÍM SPAR SPODNÍCH VRSTEV
POZNÁMKA:
Všechny práce provádět dle platných ČSN a tehcnologických požadavků výrobce.
Použité materiály, odstíny a detaily provedení buudou odsouhlaseny architektem na vzorcích
Dilatace dle technologie a požadavků výrobce

## S2
NÁZEV STAVBY | GENERÁLNÍ PROJEKTANT | HLAVNÍ PROJEKTANT | ZAKÁZKOVÉ ČÍSLO | LIST
Konzervatoř Pardubice | STAR PARDUBICE s.r.o. | Ing.Zdeněk Štamberg | 1910/2019
|  | ZODPOVĚDNÝ PROJEKTANT | DATUM
|  | Ing.Zdeněk Štamberg | 02/2020 | 5
VYPRACOVAL
|  | Michal Škraňka | PODLAHY
NÁZEV PODLAHY |  |  |  | OZN
KERAMICKÝ OBKLAD (MOKRÉ PROVOZY) |  |  |  | S2
KERAMICKÝ OBKLAD (MOKRÉ PROVOZY)
Vrstva | Popis - příklad | mm
Keramická dlažba | rozměr 150 x 150 mm | 8 | výběr dle invetora
Spárovací hmota | Weber. color comfort
Lepidlo | Weber for profilex 1000 | 5
Hydroizoplační stěrka | celoplošně natáhnout | 2
Penetrace | Weber haft rapid
Vyspravení podkladu
Stávající podlaha po vybourání staré dlažby
ÚPRAVA STĚNY:
OMÍTKA SE SOKLEM Z DLAŽBY (viz. stavební interiér). Spáru styku dlažby a soklu
vytmelit hmotou ESCOSIL. SOKL výšky 50 mm, zapuštěný do omítky stěny
Spára tmelit transparentním silikonem V napojení na omítku použít AL omítkovou lištu
STĚNY ZA OBKLADY OPATŘIT IZOLAČNÍM NÁTĚREM např.CIMSEC DICHTFLEX DF MIN. DO VÝŠKY 2000 MM
nad čistou podlahu
bandáž koutů např. BE14-elast.páska
POZNÁMKA:
SPÁROŘEZ viz.STAVEBNÍ INTERIÉR NEBO UPŘESNÍ ARCHITEKT PŘI PROVÁDĚNÍ
TEPELNOU IZOLACI VE CRSTVÁCH POKLÁDAT S PŘELOŽENÍM SPAR SPODNÍCH VRSTEV
POZNÁMKA:
Všechny práce provádět dle platných ČSN a tehcnologických požadavků výrobce.
Použité materiály, odstíny a detaily provedení buudou odsouhlaseny architektem na vzorcích
Dilatace dle technologie a požadavků výrobce

## S3
NÁZEV STAVBY | GENERÁLNÍ PROJEKTANT | HLAVNÍ PROJEKTANT | ZAKÁZKOVÉ ČÍSLO | LIST
Konzervatoř Pardubice | STAR PARDUBICE s.r.o. | Ing.Zdeněk Štamberg | 1910/2019
|  | ZODPOVĚDNÝ PROJEKTANT | DATUM
|  | Ing.Zdeněk Štamberg | 02/2020 | 6
VYPRACOVAL
|  | Michal Škraňka | PODLAHY
NÁZEV PODLAHY |  |  |  | OZN
OBKLAD (PŘEDSTĚNA SDK) |  |  |  | S3
OBKLAD STĚN (PŘEDSTĚNA SDK)
Vrstava | Popis - příklad | tl. v mm
Stávající konstrukce stěny
Vzduchová mezera pro rozvod inženýrských sítí |  | dle osazení ZTI
Nosná kovová konstrukce předstěny
Sádrokarton na vlastní kci s protipožárních desek GKF 15 |  | 15
(nosná konstrukce na ocelových profilech s deskami Knauf RED)
(přípdně s úpravou do vlhka)
POZNÁMKA:
SPÁROŘEZ viz.STAVEBNÍ INTERIÉR NEBO UPŘESNÍ ARCHITEKT PŘI PROVÁDĚNÍ
TEPELNOU IZOLACI VE CRSTVÁCH POKLÁDAT S PŘELOŽENÍM SPAR SPODNÍCH VRSTEV
POZNÁMKA:
Všechny práce provádět dle platných ČSN a tehcnologických požadavků výrobce.
Použité materiály, odstíny a detaily provedení buudou odsouhlaseny architektem na vzorcích
Dilatace dle technologie a požadavků výrobce

## St
NÁZEV STAVBY | GENERÁLNÍ PROJEKTANT | HLAVNÍ PROJEKTANT | ZAKÁZKOVÉ ČÍSLO | LIST
Konzervatoř Pardubice | STAR PARDUBICE s.r.o. | Ing.Zdeněk Štamberg | 1910/2019
|  | ZODPOVĚDNÝ PROJEKTANT | DATUM
|  | Ing.Zdeněk Štamberg | 02/2020 | 7
VYPRACOVAL
|  | Michal Škraňka | PODLAHY
NÁZEV PODLAHY |  |  |  | OZN
STŘECHA - OPRAVY |  |  |  | St
OPRAVA STŘEŠNÍHO PLÁŠTĚ PO DEMONTÁŽÍCH MOTORŮ VZT
Vrstva | Popis - příklad | mm
Hydroizolační fólie z PVC | DEKPLAN 77 | 1.5
Ochranná textílieze 100% PP | Filtek 500 | -
Vyspravení podkladu po demontáži motorů VZT |  | -
Stávající konstrukce
OPRAVA STŘEŠNÍHO PLÁŠTĚ PO DEMONTÁŽÍCH ZAKRYTÍ VĚTRACÍCH ŠACHET
Vrstva | Popis - příklad
Nové zakrytí větrací šachty | Pozinkovaný plech (0,8 mm) | vč. osazení samotížné tažné hlavice odvětrání
Vyspravení podkladu po demontáži motorů VZT | starého oplechování
Stávající konstrukce
OPRAVA STŘEŠNÍHO PLÁŠTĚ PO OSAZENÍ NOVÝCH ODVĚTRACÍCH HLAVIC KANALIZACE
Vrstva | Popis - příklad
Nové odvětrávací hlavice kanalizace
Návlek z PVC a přilepení ke stávající krytině z PVC
Ochranná textílieze 100% PP | Filtek 500
Stávající konstrukce
OPRAVA STŘEŠNÍHO PLÁŠTĚ PO VÝMĚNĚ DEŠŤOVÝCH VPUSTÍ
Vrstva | Popis - příklad
Nové střešní vpusti | ESSERGUULY | vybrat typ dle osazení ve střešním plášti
Vyspravení podkladu po demontáži staré vpusti
Stávající konstrukce
POZNÁMKA:
Všechny práce provádět dle platných ČSN a tehcnologických požadavků výrobce.
Použité materiály, odstíny a detaily provedení buudou odsouhlaseny architektem na vzorcích
Dilatace dle technologie a požadavků výrobce

## Om1
NÁZEV STAVBY | GENERÁLNÍ PROJEKTANT | HLAVNÍ PROJEKTANT | ZAKÁZKOVÉ ČÍSLO | LIST
Konzervatoř Pardubice | STAR PARDUBICE s.r.o. | Ing.Zdeněk Štamberg | 1910/2019
|  | ZODPOVĚDNÝ PROJEKTANT | 02/2020
|  | Ing.Zdeněk Štamberg | 08/2017 | 8
VYPRACOVAL
|  | Michal Škraňka | PODLAHY
NÁZEV PODLAHY |  |  |  | OZN
OPRAVA STĚN |  |  |  | Om1
SKLADBA - OPRAVA OMÍTEK |  | mm
Nová štuková omítka |  | 5
Hrubá vápenocementová omítka |  | 10
Zapravení stěny po bouracích pracech |  | -
POZNÁMKA:
Všechny práce provádět dle platných ČSN a tehcnologických požadavků výrobce.
Použité materiály, odstíny a detaily provedení buudou odsouhlaseny architektem na vzorcích
Dilatace dle technologie a požadavků výrobce

## Po1
NÁZEV STAVBY | GENERÁLNÍ PROJEKTANT | HLAVNÍ PROJEKTANT | ZAKÁZKOVÉ ČÍSLO | LIST
Konzervatoř Pardubice | STAR PARDUBICE s.r.o. | Ing.Zdeněk Štamberg | 1910/2019
|  | ZODPOVĚDNÝ PROJEKTANT | DATUM
|  | Ing.Zdeněk Štamberg | 02/2020 | 9
VYPRACOVAL
|  | Michal Škraňka | PODLAHY
NÁZEV PODLAHY |  |  |  | OZN
Podhled hladký |  |  |  | Po1
SKLADBA PODHLEDU |  | mm
Monolitický železobetonový strop
Vzduchová mezera pro rozvod inženýrských sítí | (vlna)
Nosná konstrukce podhledu
Parotěsná zábrana
Sádrokarton na vlastní kci s protipožárních desek GKF 15 |  | 15
(nosná konstrukce na ocelových profilech s deskami Knauf RED)
(přípdně s úpravou do vlhka)
POZNÁMKA:
SPÁROŘEZ viz.STAVEBNÍ INTERIÉR NEBO UPŘESNÍ ARCHITEKT PŘI PROVÁDĚNÍ
POZNÁMKA:
Všechny práce provádět dle platných ČSN a tehcnologických požadavků výrobce.
Použité materiály, odstíny a detaily provedení buudou odsouhlaseny architektem na vzorcích
Dilatace dle technologie a požadavků výrobce

## Po2
NÁZEV STAVBY | GENERÁLNÍ PROJEKTANT | HLAVNÍ PROJEKTANT | ZAKÁZKOVÉ ČÍSLO | LIST
Konzervatoř Pardubice | STAR PARDUBICE s.r.o. | Ing.Zdeněk Štamberg | 1910/2019
|  | ZODPOVĚDNÝ PROJEKTANT | DATUM
|  | Ing.Zdeněk Štamberg | 02/2020 | 10
VYPRACOVAL
|  | Michal Škraňka | PODHLED
NÁZEV PODLAHY |  |  |  | OZN
Podhled kazetový |  |  |  | Po2
SKLADBA PODHLEDU |  | mm
Monolitický železobetonový strop
Vzduchová mezera pro rozvod inženýrských sítí
Nosná konstrukce podhledu
Kazety rozměru 600 x 600 mm |  | 15
POZNÁMKA:
SPÁROŘEZ viz.STAVEBNÍ INTERIÉR NEBO UPŘESNÍ ARCHITEKT PŘI PROVÁDĚNÍ
POZNÁMKA:
Všechny práce provádět dle platných ČSN a tehcnologických požadavků výrobce.
Použité materiály, odstíny a detaily provedení buudou odsouhlaseny architektem na vzorcích
Dilatace dle technologie a požadavků výrobce